## Sheet1
分类名称 | 商品名称 | 商品编码 | 单位 | 重量 | 销售价 | 商品介绍 | 商品图片数组 | 商品参数 | 商品属性 | 商品规格
涤纶 | 淋膜无纺布 一次性隔离防护衣服无纺布 PP+PE无纺布 | 621348585553 | 千克 | 100 | 16 | 淋膜无纺布 一次性隔离防护衣服无纺布 PP+PE无纺布 | 621348585553\xqtp\1.jpg;621348585553\xqtp\2.jpg;621348585553\xqtp\3.jpg;621348585553\xqtp\4.jpg;621348585553\xqtp\5.jpg;621348585553\xqtp\6.jpg;621348585553\xqtp\7.jpg;621348585553\xqtp\8.jpg;621348585553\xqtp\9.jpg;621348585553\xqtp\10.jpg;621348585553\xqtp\11.jpg;621348585553\xqtp\12.jpg | 品质标准:中国国家标准（GB）;品名:淋膜无纺布;主要成分:pp+pe淋膜;幅宽:160cm;克重:45（g/㎡） ;成网方式:纺丝;主要用途:医疗卫生用布;货号:ZH6;成分及含量:100%pp聚丙烯;别名:淋膜无纺布;品牌:至和;是否跨境出口专供货源:否 |  | 颜色:白色#价格:16.00
涤纶 | sms无纺布 防护服手术衣面料 一次性口罩原材料 pp无纺布 | 618123000000 | 千克 | 100 | 100 | sms无纺布 防护服手术衣面料 一次性口罩原材料 pp无纺布 | 621348585553\xqtp\1.jpg;621348585553\xqtp\2.jpg;621348585553\xqtp\3.jpg;621348585553\xqtp\4.jpg;621348585553\xqtp\5.jpg;621348585553\xqtp\6.jpg;621348585553\xqtp\7.jpg;621348585553\xqtp\8.jpg;621348585553\xqtp\9.jpg;621348585553\xqtp\10.jpg;621348585553\xqtp\11.jpg;621348585553\xqtp\12.jpg;621348585553\xqtp\13.jpg;621348585553\xqtp\14.jpg;621348585553\xqtp\15.jpg | 品质标准:中国国家标准（GB）;主要成分:PP;幅宽:160cm;克重:35-75（g/㎡） ;成网方式:熔喷;主要用途:医疗卫生用布;货号:至和2020SMS;成分及含量:PP聚丙烯;是否跨境出口专供货源:否 |  | 颜色:白色#价格:100
涤纶 | 厂家直销 口用罩用pp纺粘无纺布 医疗卫生用无纺布 | 616124000000 | 米 | 1 | 5 | 厂家直销 口用罩用pp纺粘无纺布 医疗卫生用无纺布 | 621348585553\xqtp\1.jpg;621348585553\xqtp\2.jpg;621348585553\xqtp\3.jpg;621348585553\xqtp\4.jpg;621348585553\xqtp\5.jpg;621348585553\xqtp\6.jpg;621348585553\xqtp\7.jpg;621348585553\xqtp\8.jpg | 品质标准:中国纺织行业标准（FZ）;功能:防水,抗菌,三防;成分及含量:100%PP;纱支:0;密度:0;克重:9-280（g/㎡） ;幅宽:120cm--260cm;染整工艺:漂白;具体用途:医疗;货号:透气pp纺粘无纺布;产地:江苏仪征;适用季节:春夏 |  | 颜色:白色#价格:5.00
涤纶 | 厂家直销ES复合纤维/ES丙纶纤维/皮芯型PE/PP复合短纤维/ | 616382000000 | 千克 | 100 | 30 | 厂家直销ES复合纤维/ES丙纶纤维/皮芯型PE/PP复合短纤维/ | 621348585553\xqtp\1.jpg;621348585553\xqtp\2.jpg;621348585553\xqtp\3.jpg;621348585553\xqtp\4.jpg;621348585553\xqtp\5.jpg;621348585553\xqtp\6.jpg;621348585553\xqtp\7.jpg;621348585553\xqtp\8.jpg | 品名:ES复合纤维/ES丙纶纤维/皮芯型PE/PP复合短纤维/热风棉专用;功能:医用过滤;产地:江苏仪征;纤维形态:短纤;粗细:1.5D----6D;长度:38（mm） ;颜色:白色;主要用途:过滤滤材;货号:ES复合纤维/ES丙纶纤维/皮芯型PE/PP复合短纤维/热风棉专用 |  | 颜色:白色#价格:30.00
涤纶 | 厂家直销ES短纤/ES复合短纤维/热风棉过滤填充棉专用 | 616380000000 | 千克 | 100 | 30 | 厂家直销ES短纤/ES复合短纤维/热风棉过滤填充棉专用 | 621348585553\xqtp\1.jpg;621348585553\xqtp\2.jpg;621348585553\xqtp\3.jpg;621348585553\xqtp\4.jpg;621348585553\xqtp\5.jpg;621348585553\xqtp\6.jpg;621348585553\xqtp\7.jpg;621348585553\xqtp\8.jpg | 品名:ES短纤/ES复合短纤维;功能:医用过滤;产地:江苏仪征;纤维形态:短纤;粗细:1.5D---6D;长度:38（mm） ;颜色:白色;主要用途:过滤滤材;货号:ES短纤/ES复合短纤维/过滤填充棉专用 |  | 颜色:白色#价格:30.00
涤纶 | 厂家直销ES复合短纤维/热风棉专用 | 616092000000 | 千克 | 100 | 30 | 厂家直销ES复合短纤维/热风棉专用 | 621348585553\xqtp\1.jpg;621348585553\xqtp\2.jpg;621348585553\xqtp\3.jpg;621348585553\xqtp\4.jpg;621348585553\xqtp\5.jpg;621348585553\xqtp\6.jpg;621348585553\xqtp\7.jpg;621348585553\xqtp\8.jpg | 品名:ES复合短纤维/热风棉专用;功能:医用过滤;产地:江苏仪征;纤维形态:短纤;粗细:1.5D---6D;长度:38（mm） ;颜色:白色;主要用途:过滤滤材;货号:ES复合短纤维/热风棉专用 |  | 颜色:白色#价格:30.00
涤纶 | 厂家直销 ES短纤维 PE/PP复合/热风棉/无纺布用 | 616411000000 | 千克 | 10 | 30 | 厂家直销 ES短纤维 PE/PP复合/热风棉/无纺布用 | 621348585553\xqtp\1.jpg;621348585553\xqtp\2.jpg;621348585553\xqtp\3.jpg;621348585553\xqtp\4.jpg;621348585553\xqtp\5.jpg;621348585553\xqtp\6.jpg;621348585553\xqtp\7.jpg;621348585553\xqtp\8.jpg | 品名:ES短纤维 PE/PP复合;功能:医用过滤;产地:江苏仪征;纤维形态:短纤;粗细:1.5D--6D;长度:38（mm） ;颜色:白色;主要用途:过滤滤材;货号:ES短纤维 PE/PP复合 |  | 颜色:白色#价格:30.00
涤纶 | 厂家直销 ES纤维/热风棉专用/PE/PP复合 | 615909000000 | 千克 | 10 | 30 | 厂家直销 ES纤维/热风棉专用/PE/PP复合 | 621348585553\xqtp\1.jpg;621348585553\xqtp\2.jpg;621348585553\xqtp\3.jpg;621348585553\xqtp\4.jpg;621348585553\xqtp\5.jpg;621348585553\xqtp\6.jpg;621348585553\xqtp\7.jpg;621348585553\xqtp\8.jpg | 品名:ES纤维/热风棉专用/PE/PP复合;功能:医用;产地:江苏仪征;纤维形态:短纤;粗细:1.5D---6D;长度:38（mm） ;颜色:白色;主要用途:过滤滤材;货号:厂家直销 ES纤维/热风棉专用/PE/PP复合 |  | 颜色:白色#价格:30.00
涤纶 | 厂家直销150D涤纶热熔丝 高档鞋材面料专用热熔丝 低熔点丝批发 | 549396000000 | 千克 | 1 | 19 | 厂家直销150D涤纶热熔丝 高档鞋材面料专用热熔丝 低熔点丝批发 | 621348585553\xqtp\1.jpg;621348585553\xqtp\2.jpg;621348585553\xqtp\3.jpg;621348585553\xqtp\4.jpg;621348585553\xqtp\5.jpg;621348585553\xqtp\6.jpg;621348585553\xqtp\7.jpg;621348585553\xqtp\8.jpg;621348585553\xqtp\9.jpg;621348585553\xqtp\10.jpg;621348585553\xqtp\11.jpg | 品名:150D涤纶热熔丝;质量等级:优;产地:江苏;纤维形态:长丝;粗细:150D;孔数:定制;瓣数:定制;岛数:定制;颜色:白色;主要用途:过滤滤材,绳网,无纺布,医疗卫生,纺织纱线,工业织造,保温材料,工程纤维,土工布;货号:150D涤纶热熔丝;品牌:至和 |  | 颜色:白色#价格:19.00
涤纶 | 厂家直销150D鞋面热熔丝/尼龙热熔丝 /全熔/飞织 /3D/鞋面 | 582583000000 | 千克 | 10 | 60 | 厂家直销150D鞋面热熔丝/尼龙热熔丝 /全熔/飞织 /3D/鞋面 | 621348585553\xqtp\1.jpg;621348585553\xqtp\2.jpg;621348585553\xqtp\3.jpg;621348585553\xqtp\4.jpg;621348585553\xqtp\5.jpg;621348585553\xqtp\6.jpg;621348585553\xqtp\7.jpg;621348585553\xqtp\8.jpg;621348585553\xqtp\9.jpg | 品名:150D鞋面热熔丝;质量等级:优;产地:江苏仪征;纤维形态:长丝;粗细:150D;长度:非定长;孔数:1f;颜色:白色;主要用途:热粘合作用;货号:热熔丝;品牌:至和 |  | 颜色:白色#价格:60.00
涤纶 | 厂家直销鞋面用100D涤纶热熔丝/ 低熔点/涤纶/3D/鞋面 | 549394000000 | 千克 | 1 | 19 | 厂家直销鞋面用100D涤纶热熔丝/ 低熔点/涤纶/3D/鞋面 | 621348585553\xqtp\1.jpg;621348585553\xqtp\2.jpg;621348585553\xqtp\3.jpg;621348585553\xqtp\4.jpg;621348585553\xqtp\5.jpg;621348585553\xqtp\6.jpg;621348585553\xqtp\7.jpg;621348585553\xqtp\8.jpg;621348585553\xqtp\9.jpg;621348585553\xqtp\10.jpg;621348585553\xqtp\11.jpg | 品名:100D涤纶热熔丝;质量等级:优;产地:江苏;纤维形态:长丝;粗细:100D;孔数:定制;瓣数:定制;岛数:定制;颜色:白色;主要用途:过滤滤材,绳网,无纺布,医疗卫生,纺织纱线,保温材料,工业织造,工程纤维,土工布;货号:100D涤纶热熔丝;品牌:至和 |  | 颜色:白色#价格:19.00
涤纶 | 厂家直销150D热熔丝/尼龙/热熔丝 /低熔点 /飞织 /3D鞋面 | 547568000000 | 千克 | 1 | 60 | 厂家直销150D热熔丝/尼龙/热熔丝 /低熔点 /飞织 /3D鞋面 | 621348585553\xqtp\1.jpg;621348585553\xqtp\2.jpg;621348585553\xqtp\3.jpg;621348585553\xqtp\4.jpg;621348585553\xqtp\5.jpg;621348585553\xqtp\6.jpg;621348585553\xqtp\7.jpg;621348585553\xqtp\8.jpg;621348585553\xqtp\9.jpg;621348585553\xqtp\10.jpg;621348585553\xqtp\11.jpg | 品名:涤纶高弹丝;质量等级:优;产地:其他;纤维形态:长丝;粗细:150D;长度:可咨询店家（mm） ;孔数:1f;瓣数:其他;岛数:其他;颜色:白色;主要用途:过滤滤材,无纺布,医疗卫生,纺织纱线,工业织造,工程纤维,其他;货号:至和;品牌:至和 |  | 颜色:白色#价格:60.00
涤纶 | 厂家直销100D尼龙热熔丝 鞋面织造/邦迪线/柔纱帘//高强织带/ | 547545000000 | 千克 | 1 | 60 | 厂家直销100D尼龙热熔丝 鞋面织造/邦迪线/柔纱帘//高强织带/ | 621348585553\xqtp\1.jpg;621348585553\xqtp\2.jpg;621348585553\xqtp\3.jpg;621348585553\xqtp\4.jpg;621348585553\xqtp\5.jpg;621348585553\xqtp\6.jpg;621348585553\xqtp\7.jpg;621348585553\xqtp\8.jpg;621348585553\xqtp\9.jpg;621348585553\xqtp\10.jpg;621348585553\xqtp\11.jpg | 品名:尼龙热熔丝;质量等级:优;产地:江苏;纤维形态:长丝;粗细:100D;孔数:定制;瓣数:定制;岛数:定制;颜色:白色;主要用途:过滤滤材,绳网,无纺布,医疗卫生,纺织纱线,保温材料,工业织造,工程纤维,土工布;货号:尼龙热熔丝;品牌:至和 |  | 颜色:白色#价格:60.00
涤纶 | 厂家直销鞋材专用热熔丝 | 547486000000 | 千克 | 1 | 60 | 厂家直销鞋材专用热熔丝 | 621348585553\xqtp\1.jpg;621348585553\xqtp\2.jpg;621348585553\xqtp\3.jpg;621348585553\xqtp\4.jpg;621348585553\xqtp\5.jpg;621348585553\xqtp\6.jpg;621348585553\xqtp\7.jpg;621348585553\xqtp\8.jpg;621348585553\xqtp\9.jpg;621348585553\xqtp\10.jpg;621348585553\xqtp\11.jpg | 品名:热熔丝;质量等级:优;产地:江苏;纤维形态:长丝;粗细:150D;孔数:定制;颜色:白色;主要用途:过滤滤材,绳网,无纺布,医疗卫生,纺织纱线,工业织造,保温材料,工程纤维,土工布;货号:150D热熔丝;品牌:至和 |  | 颜色:白色#价格:60.00
涤纶 | 150D尼龙热熔丝 锦纶热熔丝 | 549425000000 | 千克 | 1 | 60 | 150D尼龙热熔丝 锦纶热熔丝 | 621348585553\xqtp\1.jpg;621348585553\xqtp\2.jpg;621348585553\xqtp\3.jpg;621348585553\xqtp\4.jpg;621348585553\xqtp\5.jpg;621348585553\xqtp\6.jpg;621348585553\xqtp\7.jpg;621348585553\xqtp\8.jpg;621348585553\xqtp\9.jpg;621348585553\xqtp\10.jpg;621348585553\xqtp\11.jpg | 品名:150D尼龙热熔丝;功能:低熔点、热塑性和自粘性;产地:江苏;纤维形态:长丝;粗细:定制;孔数:定制;颜色:白色;主要用途:过滤滤材,绳网,无纺布,医疗卫生,纺织纱线,工业织造,保温材料,工程纤维,土工布;货号:150D尼龙热熔丝;品牌:至和 |  | 颜色:白色#价格:60.00
涤纶 | 厂家直销150D鞋面热熔丝/尼龙热熔丝 /全熔/飞织 /3D/鞋面 | 582583000000 | 千克 | 10 | 60 | 厂家直销150D鞋面热熔丝/尼龙热熔丝 /全熔/飞织 /3D/鞋面 | 621348585553\xqtp\1.jpg;621348585553\xqtp\2.jpg;621348585553\xqtp\3.jpg;621348585553\xqtp\4.jpg;621348585553\xqtp\5.jpg;621348585553\xqtp\6.jpg;621348585553\xqtp\7.jpg;621348585553\xqtp\8.jpg;621348585553\xqtp\9.jpg | 品名:150D鞋面热熔丝;质量等级:优;产地:江苏仪征;纤维形态:长丝;粗细:150D;长度:非定长;孔数:1f;颜色:白色;主要用途:热粘合作用;货号:热熔丝;品牌:至和 |  | 颜色:白色#价格:60.00
涤纶 | 厂家直销150D热熔丝/尼龙/热熔丝 /低熔点 /飞织 /3D鞋面 | 547568000000 | 千克 | 1 | 60 | 厂家直销150D热熔丝/尼龙/热熔丝 /低熔点 /飞织 /3D鞋面 | 621348585553\xqtp\1.jpg;621348585553\xqtp\2.jpg;621348585553\xqtp\3.jpg;621348585553\xqtp\4.jpg;621348585553\xqtp\5.jpg;621348585553\xqtp\6.jpg;621348585553\xqtp\7.jpg;621348585553\xqtp\8.jpg;621348585553\xqtp\9.jpg;621348585553\xqtp\10.jpg;621348585553\xqtp\11.jpg | 品名:涤纶高弹丝;质量等级:优;产地:其他;纤维形态:长丝;粗细:150D;长度:可咨询店家（mm） ;孔数:1f;瓣数:其他;岛数:其他;颜色:白色;主要用途:过滤滤材,无纺布,医疗卫生,纺织纱线,工业织造,工程纤维,其他;货号:至和;品牌:至和 |  | 颜色:白色#价格:60.00
涤纶 | 厂家直销100D尼龙热熔丝 鞋面织造/邦迪线/柔纱帘//高强织带/ | 547545000000 | 千克 | 1 | 60 | 厂家直销100D尼龙热熔丝 鞋面织造/邦迪线/柔纱帘//高强织带/ | 621348585553\xqtp\1.jpg;621348585553\xqtp\2.jpg;621348585553\xqtp\3.jpg;621348585553\xqtp\4.jpg;621348585553\xqtp\5.jpg;621348585553\xqtp\6.jpg;621348585553\xqtp\7.jpg;621348585553\xqtp\8.jpg;621348585553\xqtp\9.jpg;621348585553\xqtp\10.jpg;621348585553\xqtp\11.jpg | 品名:尼龙热熔丝;质量等级:优;产地:江苏;纤维形态:长丝;粗细:100D;孔数:定制;瓣数:定制;岛数:定制;颜色:白色;主要用途:过滤滤材,绳网,无纺布,医疗卫生,纺织纱线,保温材料,工业织造,工程纤维,土工布;货号:尼龙热熔丝;品牌:至和 |  | 颜色:白色#价格:60.00
涤纶 | 厂家直销150D涤纶热熔丝 高档鞋材面料专用热熔丝 低熔点丝批发 | 549396000000 | 千克 | 1 | 19 | 厂家直销150D涤纶热熔丝 高档鞋材面料专用热熔丝 低熔点丝批发 | 621348585553\xqtp\1.jpg;621348585553\xqtp\2.jpg;621348585553\xqtp\3.jpg;621348585553\xqtp\4.jpg;621348585553\xqtp\5.jpg;621348585553\xqtp\6.jpg;621348585553\xqtp\7.jpg;621348585553\xqtp\8.jpg;621348585553\xqtp\9.jpg;621348585553\xqtp\10.jpg;621348585553\xqtp\11.jpg | 品名:150D涤纶热熔丝;质量等级:优;产地:江苏;纤维形态:长丝;粗细:150D;孔数:定制;瓣数:定制;岛数:定制;颜色:白色;主要用途:过滤滤材,绳网,无纺布,医疗卫生,纺织纱线,工业织造,保温材料,工程纤维,土工布;货号:150D涤纶热熔丝;品牌:至和 |  | 颜色:白色#价格:19.00
涤纶 | 厂家直销鞋面用100D涤纶热熔丝/ 低熔点/涤纶/3D/鞋面 | 549394000000 | 千克 | 1 | 19 | 厂家直销鞋面用100D涤纶热熔丝/ 低熔点/涤纶/3D/鞋面 | 621348585553\xqtp\1.jpg;621348585553\xqtp\2.jpg;621348585553\xqtp\3.jpg;621348585553\xqtp\4.jpg;621348585553\xqtp\5.jpg;621348585553\xqtp\6.jpg;621348585553\xqtp\7.jpg;621348585553\xqtp\8.jpg;621348585553\xqtp\9.jpg;621348585553\xqtp\10.jpg;621348585553\xqtp\11.jpg | 品名:100D涤纶热熔丝;质量等级:优;产地:江苏;纤维形态:长丝;粗细:100D;孔数:定制;瓣数:定制;岛数:定制;颜色:白色;主要用途:过滤滤材,绳网,无纺布,医疗卫生,纺织纱线,保温材料,工业织造,工程纤维,土工布;货号:100D涤纶热熔丝;品牌:至和 |  | 颜色:白色#价格:19.00
涤纶 | 20D/30D低熔点皮芯型涤纶单丝/皮芯型热熔丝/厂家直销/空调滤网 | 597481000000 | 千克 | 10 | 30 | 20D/30D低熔点皮芯型涤纶单丝/皮芯型热熔丝/厂家直销/空调滤网 | 621348585553\xqtp\1.jpg;621348585553\xqtp\2.jpg;621348585553\xqtp\3.jpg;621348585553\xqtp\4.jpg;621348585553\xqtp\5.jpg;621348585553\xqtp\6.jpg;621348585553\xqtp\7.jpg;621348585553\xqtp\8.jpg;621348585553\xqtp\9.jpg | 品名:20D/30D低熔点皮芯型涤纶单丝/皮芯型热熔丝/网片/筛网;质量等级:优;产地:江苏仪征;纤维形态:长丝;粗细:30D;孔数:1f;颜色:白色;主要用途:过滤滤材,纺织纱线,工业织造,工程纤维;货号:20D/30D皮芯型低熔点涤纶单丝;品牌:至和 |  | 颜色:白色#价格:30.00
涤纶 | 20D/30D皮芯型低熔点涤纶单丝 | 597246000000 | 千克 | 10 | 30 | 20D/30D皮芯型低熔点涤纶单丝 | 621348585553\xqtp\1.jpg;621348585553\xqtp\2.jpg;621348585553\xqtp\3.jpg;621348585553\xqtp\4.jpg;621348585553\xqtp\5.jpg;621348585553\xqtp\6.jpg;621348585553\xqtp\7.jpg;621348585553\xqtp\8.jpg;621348585553\xqtp\9.jpg | 品名:20D/30D皮芯型热熔丝 低熔点涤纶单丝;质量等级:优;产地:江苏仪征;纤维形态:长丝;粗细:20D;孔数:1f;颜色:白色;主要用途:过滤滤材,纺织纱线,工业织造,工程纤维;货号:20D皮芯型热熔丝 低熔点涤纶单丝;品牌:至和 |  | 颜色:白色#价格:30.00
涤纶 | 20/30D皮芯型低熔点涤纶单丝 厂家直销 | 553993000000 | 千克 | 10 | 30 | 20/30D皮芯型低熔点涤纶单丝 厂家直销 | 621348585553\xqtp\1.jpg;621348585553\xqtp\2.jpg;621348585553\xqtp\3.jpg;621348585553\xqtp\4.jpg;621348585553\xqtp\5.jpg;621348585553\xqtp\6.jpg;621348585553\xqtp\7.jpg;621348585553\xqtp\8.jpg;621348585553\xqtp\9.jpg | 品名:20/30D皮芯型低熔点涤纶单丝;质量等级:优;产地:江苏;纤维形态:长丝;粗细:20D;长度:联系店主;孔数:1f;颜色:白色;主要用途:过滤滤材,绳网,医疗卫生,纺织纱线,工业织造,保温材料,工程纤维,其他;货号:20/30D皮芯型低熔点涤纶单丝;品牌:至和 |  | 颜色:白色#价格:30.00
涤纶 | 厂家直销皮芯型热熔丝 低熔点皮芯型单丝 20/30D 空调过滤网 | 547486000000 | 千克 | 1 | 30 | 厂家直销皮芯型热熔丝 低熔点皮芯型单丝 20/30D 空调过滤网 | 621348585553\xqtp\1.jpg;621348585553\xqtp\2.jpg;621348585553\xqtp\3.jpg;621348585553\xqtp\4.jpg;621348585553\xqtp\5.jpg;621348585553\xqtp\6.jpg;621348585553\xqtp\7.jpg;621348585553\xqtp\8.jpg;621348585553\xqtp\9.jpg;621348585553\xqtp\10.jpg | 品名:皮芯型热熔丝 低熔点皮芯单丝;质量等级:优;产地:江苏;纤维形态:长丝;粗细:20D/30D;瓣数:定制;岛数:定制;颜色:白色;主要用途:过滤滤材,绳网,无纺布,医疗卫生,纺织纱线,工业织造,保温材料,工程纤维,土工布;货号:皮芯型热熔丝 低熔点皮芯单丝;品牌:至和 |  | 颜色:白色#价格:30.00
涤纶 | 锦纶单丝 化纤尼龙拉链单丝 白色锦纶尼龙单丝批发 | 553903000000 | 千克 | 1 | 28 | 锦纶单丝 化纤尼龙拉链单丝 白色锦纶尼龙单丝批发 | 621348585553\xqtp\1.jpg;621348585553\xqtp\2.jpg;621348585553\xqtp\3.jpg;621348585553\xqtp\4.jpg;621348585553\xqtp\5.jpg;621348585553\xqtp\6.jpg;621348585553\xqtp\7.jpg;621348585553\xqtp\8.jpg;621348585553\xqtp\9.jpg;621348585553\xqtp\10.jpg | 品名:锦纶单丝;质量等级:优;产地:江苏;纤维形态:长丝;粗细:30D;长度:联系店主;孔数:1f;颜色:白色;主要用途:保温材料,医疗卫生,纺织纱线,过滤滤材,绳网,工业织造,工程纤维,其他;货号:锦纶单丝;品牌:至和 |  | 颜色:白色#价格:28.00
涤纶 | 厂家直销40D锦纶单丝 锦纶单丝批发 | 553753000000 | 千克 | 1 | 28 | 厂家直销40D锦纶单丝 锦纶单丝批发 | 621348585553\xqtp\1.jpg;621348585553\xqtp\2.jpg;621348585553\xqtp\3.jpg;621348585553\xqtp\4.jpg;621348585553\xqtp\5.jpg;621348585553\xqtp\6.jpg;621348585553\xqtp\7.jpg;621348585553\xqtp\8.jpg;621348585553\xqtp\9.jpg;621348585553\xqtp\10.jpg | 品名:40D锦纶单丝;质量等级:优;产地:江苏;纤维形态:长丝;粗细:40D;长度:联系店主;孔数:1f;颜色:白色;主要用途:过滤滤材,绳网,医疗卫生,纺织纱线,工业织造,保温材料,工程纤维,其他;货号:锦纶单丝;品牌:至和 |  | 颜色:白色#价格:28.00
涤纶 | 30D尼龙单丝 耐磨尼龙单丝厂家定制 高强尼龙单丝直销 | 553992000000 | 千克 | 10 | 28 | 30D尼龙单丝 耐磨尼龙单丝厂家定制 高强尼龙单丝直销 | 621348585553\xqtp\1.jpg;621348585553\xqtp\2.jpg;621348585553\xqtp\3.jpg;621348585553\xqtp\4.jpg;621348585553\xqtp\5.jpg;621348585553\xqtp\6.jpg;621348585553\xqtp\7.jpg;621348585553\xqtp\8.jpg;621348585553\xqtp\9.jpg;621348585553\xqtp\10.jpg | 品名:30D尼龙单丝;质量等级:优;产地:江苏;纤维形态:长丝;粗细:30D;长度:联系店主;孔数:定制;颜色:白色;主要用途:保温材料,医疗卫生,纺织纱线,过滤滤材,绳网,工业织造,工程纤维,其他;货号:尼龙单丝;品牌:至和 |  | 颜色:白色#价格:28.00
涤纶 | 厂家直销70D尼龙单丝 锦纶尼龙单丝批发 | 553945000000 | 千克 | 10 | 28 | 厂家直销70D尼龙单丝 锦纶尼龙单丝批发 | 621348585553\xqtp\1.jpg;621348585553\xqtp\2.jpg;621348585553\xqtp\3.jpg;621348585553\xqtp\4.jpg;621348585553\xqtp\5.jpg;621348585553\xqtp\6.jpg;621348585553\xqtp\7.jpg;621348585553\xqtp\8.jpg;621348585553\xqtp\9.jpg;621348585553\xqtp\10.jpg | 品名:70D尼龙单丝;质量等级:优;产地:江苏;纤维形态:长丝;粗细:70D;长度:联系店主;孔数:定制;颜色:白色;主要用途:过滤滤材,绳网,医疗卫生,纺织纱线,保温材料,工业织造,工程纤维,其他;货号:尼龙单丝;品牌:至和 |  | 颜色:白色#价格:28.00
涤纶 | 厂家直销70D锦纶单丝 锦纶单丝批发 锦纶有光单丝 | 553753000000 | 千克 | 1 | 28 | 厂家直销70D锦纶单丝 锦纶单丝批发 锦纶有光单丝 | 621348585553\xqtp\1.jpg;621348585553\xqtp\2.jpg;621348585553\xqtp\3.jpg;621348585553\xqtp\4.jpg;621348585553\xqtp\5.jpg;621348585553\xqtp\6.jpg;621348585553\xqtp\7.jpg;621348585553\xqtp\8.jpg;621348585553\xqtp\9.jpg;621348585553\xqtp\10.jpg | 品名:70D锦纶单丝;质量等级:优;产地:江苏;纤维形态:长丝;粗细:70D;长度:联系店主;孔数:1f;颜色:白色;主要用途:过滤滤材,绳网,医疗卫生,纺织纱线,保温材料,工业织造,工程纤维,其他;货号:锦纶单丝;品牌:至和 |  | 颜色:白色#价格:28.00
涤纶 | 弹力热熔丝/内衣热熔丝/锁口线 | 549370000000 | 公斤 | 1 | 60 | 弹力热熔丝/内衣热熔丝/锁口线 | 621348585553\xqtp\1.jpg;621348585553\xqtp\2.jpg;621348585553\xqtp\3.jpg;621348585553\xqtp\4.jpg;621348585553\xqtp\5.jpg;621348585553\xqtp\6.jpg;621348585553\xqtp\7.jpg;621348585553\xqtp\8.jpg;621348585553\xqtp\9.jpg;621348585553\xqtp\10.jpg;621348585553\xqtp\11.jpg | 材质:低熔点纤维;产地:江苏;功能:低熔点、热塑性和自粘性;抗压强度:高;品牌:至和;适用范围:高强邦迪线、高强织带、无纺布、喷胶棉、卫生材料、垫衬、床垫、汽车内衬 |  | 颜色:白色#价格:60.00
涤纶 | 厂家直销鞋材专用热熔丝 | 547486000000 | 千克 | 1 | 60 | 厂家直销鞋材专用热熔丝 | 621348585553\xqtp\1.jpg;621348585553\xqtp\2.jpg;621348585553\xqtp\3.jpg;621348585553\xqtp\4.jpg;621348585553\xqtp\5.jpg;621348585553\xqtp\6.jpg;621348585553\xqtp\7.jpg;621348585553\xqtp\8.jpg;621348585553\xqtp\9.jpg;621348585553\xqtp\10.jpg;621348585553\xqtp\11.jpg | 品名:热熔丝;质量等级:优;产地:江苏;纤维形态:长丝;粗细:150D;孔数:定制;颜色:白色;主要用途:过滤滤材,绳网,无纺布,医疗卫生,纺织纱线,工业织造,保温材料,工程纤维,土工布;货号:150D热熔丝;品牌:至和 |  | 颜色:白色#价格:60.00
涤纶 | 20D/30D低熔点皮芯型涤纶单丝/皮芯型热熔丝/厂家直销/空调滤网 | 597481000000 | 千克 | 10 | 30 | 20D/30D低熔点皮芯型涤纶单丝/皮芯型热熔丝/厂家直销/空调滤网 | 621348585553\xqtp\1.jpg;621348585553\xqtp\2.jpg;621348585553\xqtp\3.jpg;621348585553\xqtp\4.jpg;621348585553\xqtp\5.jpg;621348585553\xqtp\6.jpg;621348585553\xqtp\7.jpg;621348585553\xqtp\8.jpg;621348585553\xqtp\9.jpg | 品名:20D/30D低熔点皮芯型涤纶单丝/皮芯型热熔丝/网片/筛网;质量等级:优;产地:江苏仪征;纤维形态:长丝;粗细:30D;孔数:1f;颜色:白色;主要用途:过滤滤材,纺织纱线,工业织造,工程纤维;货号:20D/30D皮芯型低熔点涤纶单丝;品牌:至和 |  | 颜色:白色#价格:30.00
涤纶 | 20/30D皮芯型低熔点涤纶单丝 厂家直销 | 553993000000 | 千克 | 10 | 30 | 20/30D皮芯型低熔点涤纶单丝 厂家直销 | 621348585553\xqtp\1.jpg;621348585553\xqtp\2.jpg;621348585553\xqtp\3.jpg;621348585553\xqtp\4.jpg;621348585553\xqtp\5.jpg;621348585553\xqtp\6.jpg;621348585553\xqtp\7.jpg;621348585553\xqtp\8.jpg;621348585553\xqtp\9.jpg | 品名:20/30D皮芯型低熔点涤纶单丝;质量等级:优;产地:江苏;纤维形态:长丝;粗细:20D;长度:联系店主;孔数:1f;颜色:白色;主要用途:过滤滤材,绳网,医疗卫生,纺织纱线,工业织造,保温材料,工程纤维,其他;货号:20/30D皮芯型低熔点涤纶单丝;品牌:至和 |  | 颜色:白色#价格:30.00
涤纶 | 厂家直销皮芯型热熔丝 低熔点皮芯型单丝 20/30D 空调过滤网 | 547486000000 | 千克 | 1 | 30 | 厂家直销皮芯型热熔丝 低熔点皮芯型单丝 20/30D 空调过滤网 | 621348585553\xqtp\1.jpg;621348585553\xqtp\2.jpg;621348585553\xqtp\3.jpg;621348585553\xqtp\4.jpg;621348585553\xqtp\5.jpg;621348585553\xqtp\6.jpg;621348585553\xqtp\7.jpg;621348585553\xqtp\8.jpg;621348585553\xqtp\9.jpg;621348585553\xqtp\10.jpg | 品名:皮芯型热熔丝 低熔点皮芯单丝;质量等级:优;产地:江苏;纤维形态:长丝;粗细:20D/30D;瓣数:定制;岛数:定制;颜色:白色;主要用途:过滤滤材,绳网,无纺布,医疗卫生,纺织纱线,工业织造,保温材料,工程纤维,土工布;货号:皮芯型热熔丝 低熔点皮芯单丝;品牌:至和 |  | 颜色:白色#价格:30.00
涤纶 | 熔喷专用料 熔喷布原料 熔喷布聚丙烯PP原料 | 618659000000 | 千克 | 100 | 15 | 熔喷专用料 熔喷布原料 熔喷布聚丙烯PP原料 | 621348585553\xqtp\1.jpg;621348585553\xqtp\2.jpg;621348585553\xqtp\3.jpg;621348585553\xqtp\4.jpg;621348585553\xqtp\5.jpg;621348585553\xqtp\6.jpg | 产品名称:熔喷专用料 熔喷布原料 熔喷布聚丙烯PP原料;CAS:PP2020;用途:医用熔喷布专用;固体份:100（%） ;厂家(产地):上海益弹新材料有限公司;品牌:益弹;货号:PP2020;是否危险化学品:否;产地:上海;是否进口:否;型号:PP2020 |  | 颜色:白色#价格:15.00